## R1 (21)
| 서울檢査 株式會社 | [5 empty] | 방사선투과검사 보고서 RADIOGRAPHIC EXAMINATION REPORT | [5 empty] | CUSTOMER 발주자 | 롯데건설
| SEOUL INSPECTION & TESTING Co., Ltd | [11 empty] | PROJECT 공사명 | 고산,회천지구 열배관 주관로 공사중 비파괴검사 용역
서울특별시 서초구 바우뫼로 41길 54
TEL:(02)552-1112 FAX:(02)2058-0720
REPORT NO. 보고서 번호 | [6 empty] | SEC. NO./LINE NO. 구간번호/라인번호 | GS B 108 300A 001 |  |  |  |  | DRAWING NO. 도면번호 | NO. | NA |  |  |  | REV.개정
BASIC DATA 기초자료 | [6 empty] | EXAMINATION APPRATUS 검사장비 및 자재
MAT'L THK./PIPE DIA. 부재두께및 관경 |  | DIA. 관경 |  | THICK. 두께 |  |  | X-RAY EQUIPMENT 엑스레이 장비 | N/A KVP mA |  |  |  |  | FILM TYPE 필 름 종 류 | BRAND 상표 |  |  |  |  | TYPE 형
|  | 300 |  | 6.4 | [9 empty] | FUJI#80 |  |  |  |  | I
MATERIAL 재 질 |  | SPPS380S/E |  |  |  |  | RADIOISOTOPE 방사성동위원소 | [V] | Ir-192 | 17 |  | Ci | FILM SIZE 필 름 크 기 | 3⅓ X 12 |  |  |  | [V] | inch
[8 empty] | [ ] | SE-75 | [8 empty] | [ ] | mm
JOINT CONFIG. 용 접 모 양 |  | V-GROOVE |  |  |  |  | FOCAL SIZE 초 점 크 기 | 3.0 X 1.4 |  |  | [ ] | inch | SCREEN 스 크 린 | FRONT전방:0.005 |  |  |  | [V] | inch
[11 empty] | [V] | mm |  | BACK 후방:0.005 |  |  |  | [ ] | mm
SURFACE CONDITION 표 면 상 태 |  | [ ] | AS GROUNG연마 | [V] | AS WELDED용접 |  | PENETRAMETER 투 과 도 계 | No. | 04F | [V] | FILM SIDE 필름측 |  | LEAD BACKING 산란방지용 납판 | [ ] | USE 사용함 |  | [V] | NO 사용않음
|  | [ ] | AS CASTED주조 | [ ] | AS MACHI.가공 |  |  |  |  | [ ] | SOURCE SIDE 선원측
PENETRANTING THK. 투 과 두 께 |  | 13.8 |  |  |  |  | CONTRASTMETER 계 조 계 | [ ] | TYPE I | [ ] | TYPE II |  | STANDARDS 적용규격
SHOOTING TECHNIQUE 촬영기법 | [6 empty] | QUALITY 상 질 | [5 empty] | CODE/STANDARD 적 용 표 준 | KS B 0845
TECHNQUE OF RADIOGRAPHY 촬 영 기 법 |  | [ ] | SWSI 단벽투과단상판독 |  |  |  | SENSITIVITY 식 별 도 | 0.2~0.25㎜ |  |  |  |  | PROCEDURE 절 차 서 | NO. | SIS-H-106 (LTGS-GI-GS) |  |  |  | REV.개정
|  | [V] | DWSI 이중벽투과단상판독 | [15 empty] | 0
|  | [ ] | DWDI 이중벽투과이중상 |  |  |  | DBD 계조계 농도차 | N/A |  |  |  |  | DEFECT CODE 결함약호
|  | [ ] | PANORAMIC 원환식
EAPOSURE TIME 노 출 시 간 |  | 2 MIN 40 SEC |  |  |  |  | DENSITY 필 름 농 도 | 1.0 |  | ~ | 4.0 |  | BT:Burn Trought 용락 |  |  | P :Porosity 기공
[13 empty] | C :Crack 균열 |  |  | RC:Root Concativity루트요면
FFD/SFD 거 리 |  |  |  | [ ] | inch |  | ACCEPTANCE GRADE 합 격 기 준 | KS B 0845 (2류이상) |  |  |  |  | CL:CLeaning 관내 이물질 |  |  | RUC:Root Under Cut
|  |  |  | [V] | mm | [7 empty] | EP:Excessive Penetrant |  |  | 루트언더컷
DEVELOPMENT 현 상 조 건 |  | 20 |  | 5 |  |  | DATE OF EXAM. 검 사 일 자 | 을지참조 |  |  |  |  | 용입과다 |  |  | S :Slag Inclution슬래그혼입
[13 empty] | GR:GRinding 사상불량 |  |  | SD:Surface Defect표면결함
[7 empty] | DATE OF REPORT 작 성 일 자 | 2019-12-26 |  |  |  |  | IF:Insufficient Fill |  |  | TI:Tungsten Inslution
EXAMINED BY 검 사 자 | 직위 |  | 성 명 | 서 명 |  | 자격증 | [6 empty] | 덧살부족 |  |  | 텅스텐 혼입
| 기사 |  | 김 덕 호 |  |  | 기능사 | WITNESSED BY 입 회 자 | [5 empty] | IP:Incomplete Penetration |  |  | UC:Under Cut언더컷
[13 empty] | 용입부족 |  |  | 모재:모재결함
APPROVED BY 책 임 자 | 직위 |  | 성 명 | 서 명 |  | 자격증 | REVIEWED BY 검 토 자 | [5 empty] | LF:Lake of Fusion융합불량
| 차장 |  | 주 진 철 |  |  | 기 사

## 1 (21)
| 서울檢査 株式會社 |  |  |  | 방사선투과검사 보고서 RADIOGRAPHIC EXAMINATION REPORT |  |  | CUSTOMER 발주자
| SEOUL INSPECTION & TESTING Co., Ltd | [6 empty] | PROJECT 공사명
서울특별시 서초구 바우뫼로 41길 54
TEL:(02)552-1112 FAX:(02)2058-0720
REPORT NO. 보고서 번호 |  |  |  |  | SEC. NO./LINE NO. 구간번호/라인번호 |  |  | DRAWING NO. 도면번호 | [8 empty] | REV.개정
JOINT NO. 용접부 번호 | ACC. 합 격 | REJ. 불합격 | INTERPRETATION(GRADE/DEFECT) 판 독 (등급/결함종류) |  |  |  | WELDER I.D. 용접사번호 | EXAMINER 검 사 자 | SENSITIVITY 식별도 | DENSITY 농 도 |  |  | TECHNIQUE 촬영방법 | Date | DIA. 관경 | REMARKS 비고
|  |  | 1-2 | 2-3 | 3-4 | 4-1 | [7 empty] | 검사 일자
[9 empty] | 0.2 | 1 | - | 4 | DWSI
[9 empty] | 0.2 | 1 | - | 4 | DWSI
[9 empty] | 0.2 | 1 | - | 4 | DWSI
[9 empty] | 0.2 | 1 | - | 4 | DWSI
[9 empty] | 0.2 | 1 | - | 4 | DWSI
[9 empty] | 0.2 | 1 | - | 4 | DWSI
[9 empty] | 0.2 | 1 | - | 4 | DWSI
[9 empty] | 0.2 | 1 | - | 4 | DWSI
[9 empty] | 0.2 | 1 | - | 4 | DWSI
[9 empty] | 0.2 | 1 | - | 4 | DWSI
[9 empty] | 0.2 | 1 | - | 4 | DWSI
[9 empty] | 0.2 | 1 | - | 4 | DWSI
[9 empty] | 0.2 | 1 | - | 4 | DWSI
[9 empty] | 0.2 | 1 | - | 4 | DWSI
[9 empty] | 0.2 | 1 | - | 4 | DWSI
[9 empty] | 0.2 | 1 | - | 4 | DWSI
[9 empty] | 0.2 | 1 | - | 4 | DWSI
[9 empty] | 0.2 | 1 | - | 4 | DWSI
[9 empty] | 0.2 | 1 | - | 4 | DWSI
[9 empty] | 0.2 | 1 | - | 4 | DWSI
[9 empty] | 0.2 | 1 | - | 4 | DWSI
[9 empty] | 0.2 | 1 | - | 4 | DWSI
[9 empty] | 0.2 | 1 | - | 4 | DWSI
[9 empty] | 0.2 | 1 | - | 4 | DWSI
[9 empty] | 0.2 | 1 | - | 4 | DWSI
[9 empty] | 0.2 | 1 | - | 4 | DWSI
[9 empty] | 0.2 | 1 | - | 4 | DWSI
[9 empty] | 0.2 | 1 | - | 4 | DWSI
[9 empty] | 0.2 | 1 | - | 4 | DWSI