## RT(갑) 1
REPORT OF RADIOGRAPHIC EXAMINATION
방 사 선 투 과 검 사 보 고 서
Page 1 of 2
|  | 서 울 檢 査 株 式 會 社 | [6 empty] | Customer |  | 한국가스공사 경기지역본부
|  | SEOUL INSPECTION & TESTING Co., Ltd. | [6 empty] | 발 주 처
|  | 서울특별시 서초구 바우뫼로 41길 54(용진빌딩) | [6 empty] | Report No. |  | SIS/GI-KOGAS-RT-001
|  | TEL : (02) 552-1112 FAX : (02) 2058-0720 | [6 empty] | 보고서 번호
| Project Name 공사명 | 안중~평택(지하차도) 배관이설공사 | [5 empty] | Item Name / No. 제품명 / 번호 | 30" 750A PIPE
| 2026-05-25 | API 5L GR.X70 | [5 empty] | Dwg. / Mfg. No. | 02-19-P-08-039-02 |  |  |  | Rev. No
| 재질 | [6 empty] | 도면 / 제작 번호 |  |  |  |  | 개정번호 : 0
| Mat'l Type | ■ | Welding | □ | Casting | □ | Forging | Weld Method | GTAW+SMAW
| 제품 형태 |  | 용 접 |  | 주 조 |  | 단 조 | 용접방법
| Exposure Tech. | □ | Single | □ | Double | ■ | Panoramic | Mat'l Thickness | Maximun : | 15.9 |  | □ | inch
| 촬영 방법 |  | 단일벽 |  | 이중벽 |  | 원 환 식 | 부재 두께 | Mininum : |  |  | ■ | mm
| View | ■ | Single image |  |  | □ | Double image | Weld Thickness | 덧살두께 : | 2 |  | □ | inch
| 판독 | ■ | Single Film |  |  | □ | Double Film | Reinforcement | 보강두께 : |  |  | ■ | mm
| Radioisotope | □ | Ir192 |  |  | ■ | Se75 | X-ray equipment | Maker 제조사 : N/A
| 방사성동위원소 |  | 55 | Ci | Sr.No. : |  | S25C189 | X선 발생장치 | Intensity 강도 : Kvp mA
| Source Size |  | Dia.2.5 | x | Leng.2.5 | □ | inch | Focal Spot Size |  | ± |  | □ | inch
| 선원 크기 |  |  |  |  | ■ | mm | 초점 크기 | N/A |  |  | □ | mm
| Exp.Time&FilmSheet | hr min sec Sheets | [5 empty] | Film Contrast |  | ■ | A급 | □ | B급
| 노출시간 및 회수 | 시간 4분 30초 35 매 | [5 empty] | 투과사진 상질 |  | □ | P1급 | □ | P2급
| SOD 선원·부재거리 |  | Min. | 375 |  | □ | inch | IQI 투과도계 | 04F |  |  | ■ F. Side 필름측 □ S. Side 선원측
| OFD 부재·필름거리 |  | Max. | 17.9 |  | ■ | mm | Contrast Meter 계조계 | 15형 |  |  | ■ Fe □ Al
| Film Type / size |  | TYPE I T200 |  |  | ■ | inch | Screen | Front 전방 | : 0.005 ■ inch ■ Lead
| 필름 종류 / 크기 |  | 3⅓ | × | 17 | □ | mm | 증감지 | Back 후방 | : 0.005 □ mm □ Fluo
| Development |  | 20 ℃ |  | 5 min | ■ | Manual 수동 | Film in Cassette | 1 | ■ | Single | □ | Double
| 현상 조건 |  |  |  |  | □ | Auto. 자동 | 카세트 당 필름수 |  | □ | Other
| Density 농도 | 1.5 ~ 3.5 | [5 empty] | Sensitivity 감도 | 0.32
| Location Marker | 숫자 |  |  |  | □ | S. Side 선원측 | Procedure/Code | SIS-H-101-KOGAS-GG |  |  |  | Rev.0
| 구간표시 위치 |  |  |  |  | ■ | F. Side 필름측 | 절차서/적용규격 | KS B 0845 / KS B 0888
Shooting Sketch
|  | □ |  |  |  | ■ |  |  |  | □
|  | □ |  |  |  | □ |  |  |  | □
| Examined by : |  |  |  | Level |  |  | ■ Date of Examination 시험일자
| 시 험 | 유 상 훈 |  |  | 등 급 |  | 기능사 | 2025-06-13 |  | ~ | 2025-06-19
| Interpreted by : |  |  |  | Level |  |  | □ Owner / customer 주문주 / 고객 감독관
| 판 독 | 박 광 복 |  |  | 등 급 |  | 기 사
| Approved by : |  |  |  | Level |  |  | □ Third party Inspector |  | □ | ANI / AI | 공인검사관
| 승 인 | 박 광 복 |  |  | 등 급 |  | 기 사
¤
¤
□
□
¤
¤
¤
¤
¤
¤
¤
¤
¤
¤
¤
source
film
¤
¤
¤
¤
¤
¤

## RT(을)_001
REPORT OF RADIOGRAPHIC EXAMINATION 방 사 선 투 과 검 사 보 고 서
Page 2 of 2
| 서 울 檢 査 株 式 會 社 | [12 empty] | Customer |  |  | 한국가스공사 경기지역본부
| SEOUL INSPECTION & TESTING Co., Ltd. | [12 empty] | 발 주 처
| 서울특별시 서초구 바우뫼로 41길 54(용진빌딩) | [12 empty] | Report No. |  |  | SIS/GI-KOGAS-RT-001
| TEL : (02) 552-1112 FAX : (02) 2058-0720 | [12 empty] | 보고서 번호
Film Ident. No. | 구 간 | 합 격 | 불 합 격 | 등 급 | 균 열 | 용 입 부 족 | 융 합 불 량 | 슬 래 그 혼 입 | 기 공 | 언 더 컷 | 루 트 언 더 컷 | 용 락 | 텅 스 텐 혼 입 | 크 레 이 터 핏 트 | 루 트 오 목 부 | 하 이 로 우 | 과 용 입 | 표 면 결 함 | 기 타 | 용 접 사 번 호 | Remarks
필름식별번호 | Film Location | Accept | Reject | Grade | Crack | Incomplete Penet. | Lack of Fusion | Slag Inclusion | Porosity | Undercut | Root Undercut | Burn Through | Tungsten Incl. | Crater Pit | Root Concavity | Mismatch | Excess penet. | Surface Defects | Others | Welder No. | 비 고
[5 empty] | ① | ② | ③ | ④ | ⑤ | ⑥ | ⑦ | ⑧ | ⑨ | ⑩ | ⑪ | ⑫ | ⑬ | ⑭ | ⑮
63 | 1-2
64 | 1-2
2-3
3-4
4-5
5-6
6-7
7-1
2-3
3-4
4-5
5-6
6-7
7-1
□ Sketch on line. If necessory or ■ Attached 필요시 선안에 스케치 또는 첨부할 것