## 갑
REPORT OF LIQUID PENETRANT EXAMINATION
액 체 침 투 탐 상 검 사 보 고 서
Page 1 of 2
|  | 서 울 檢 査 株 式 會 社 | [7 empty] | Customer |  |  |  | 롯데건설(주)
|  | SEOUL INSPECTION & TESTING Co., Ltd. | [7 empty] | 발 주 처
|  | 서울특별시 서초구 바우뫼로 41길 54 (양재동.용진빌딩) | [7 empty] | Report No. |  |  |  | SIT-K1-JHC-PIP-PT-0069
|  | TEL : (02) 552-1112 FAX : (02) 2058-0720 | [7 empty] | 보고서 번호
Project Name 공사명 |  |  |  | Item Name 품명 | [5 empty] | ISO Drawing No.도면번호
Project PROVIDENCE (K1) |  |  |  | Piping(BW,SW) | [5 empty] | See Identification No. 참조
Material 재질 / Thickness 두께 |  |  |  | Surface Temperature 표면온도 | [5 empty] | Code 규격 / Procedure 절차서 Rev. No.
S/S |  | 3.4 ~ 3.5mm |  | 12 |  |  | ℃ |  |  | ASME B31.3 / SIS H 441 | [6 empty] | 0
Process of PT 검사공정 |  |  | Reference Block 대비시험편 |  |  |  | Surface Condition 표면상태 | [8 empty] | Artificial Light 작업등
SOLVENT REMOVABLE VISIBLE DYE PENETANT |  |  | N/A |  |  |  | AS WELDED | [8 empty] | HEAD LANTERN
Penetrant | Brand 상표 |  | Type 종류 |  | Batch No. 제조번호 |  |  |  | Apply | ■ | Brush 솔질 |  |  |  | Penet. Time 침투시간
침투제 | NAWOO |  | NPP-2 |  | 24NPP25 |  |  |  | 적 용 | □ | Spray 분사
[10 empty] | □ | Immerse 침지 |  |  |  |  | 10 | Min 분
Emulsifier | Brand 상표 |  | Type 종류 |  | Batch No. 제조번호 |  |  |  | Apply | □ | Flow-on 흘림 |  |  |  | Dwell Time 유화시간
유화제 | N/A | [7 empty] | 적 용 | □ | Spray 분사
[10 empty] | □ | Immerse 침지 | [5 empty] | Min 분
Remover | Brand 상표 |  | Type 종류 |  | Batch No. 제조번호 |  |  |  | Apply | □ | Brush 솔질 |  |  |  |  | Remover 제거방법
세척제 | NAWOO |  | NPR-1,3 |  | 24NPR25 |  |  |  | 적 용 | □ | Spray 분사 |  |  |  | ■ | Handwipe 닦아냄
[10 empty] | □ | Immerse 침지 |  |  |  | □ | Washing 씻어냄
Developer | Brand 상표 |  | Type 종류 |  | Batch No. 제조번호 |  |  |  | Apply | □ | Brush 솔질 |  |  |  |  | Bleed Out 현상시간
현상제 | NAWOO |  | NPD-4 |  | 24NPD25 |  |  |  | 적 용 | ■ | Spray 분사
[10 empty] | □ | Immerse 침지 |  |  |  |  | 15 | Min 분
Black Light | ■ | Without | Maker |  | Model | Sr. No. |  | Intensity 광도 |  |  |  | ■ | ㏓ |  | Water Pressure / Temp.
자외선 등 | □ | With | TES |  | 1330A 160500222 |  |  | Over1,100 |  |  |  | □ | ㎼/㎠ |  |  | psi | ℃
Identification No. |  |  | Acc | Rej | Step | Interpretation | [9 empty] | Welder No. | NPS
ISO Drawing No. |  | Joint | 합격 | 불합격 | 단계 | 판 정 | [9 empty] | 용접사 번호 | 관경
P1RN-FPW-3959201-51 |  | 05 | V |  |  | NO RECORDABLE INDICATION | [9 empty] | 4052 | 1 | 19
P1RN-FPW-3959201-51 |  | 07 | V |  |  | NO RECORDABLE INDICATION | [9 empty] | 4052 | 1 | 09
P1RN-FPW-3959201-51 |  | 11 | V |  |  | NO RECORDABLE INDICATION | [9 empty] | 4052 | 1
P1RN-FPW-3959201-51 |  | 12 | V |  |  | NO RECORDABLE INDICATION | [9 empty] | 4138 | 1
P1RN-PW-3959201-51 |  | 03 | V |  |  | NO RECORDABLE INDICATION | [9 empty] | 4052 | 1
P1RN-PW-3959201-51 |  | 07 | V |  |  | NO RECORDABLE INDICATION | [9 empty] | 4052 | 1
P2AN-FPW-3959201-01 |  | 02 | V |  |  | NO RECORDABLE INDICATION | [9 empty] | 4144 | 1
P2AN-PW-3959201-01 |  | 07 | V |  |  | NO RECORDABLE INDICATION | [9 empty] | 4054 | 1
□ Sketch on line. If necessory or ■ Attached 필요시 선안에 스케치 또는 첨부
Examined by : |  | Seok Hyeon ,Yoon |  |  | Level | Ⅱ | ■ | Date of Examination 시험일자
시 험 |  | 윤 석 현 |  |  | 등 급 |  |  | 2026-03-18
Interpreted by : |  | Seok Hyeon ,Yoon |  |  | Level | Ⅱ | □ | Owner / Customer 주문주 / 고객 감독관
판 정 |  | 윤 석 현 |  |  | 등 급
Approved by : |  | Byung Hak Jin |  |  | Level | Ⅲ | □ | Third party Inspector | [5 empty] | □ ANI / AI 공인 검사관
승 인 |  | 진 병 학 |  |  | 등 급

## 001
REPORT OF LIQUID PENETRANT EXAMINATION
액 체 침 투 탐 상 검 사 보 고 서
Page 2 of 2
| 서 울 檢 査 株 式 會 社 |  |  |  |  | Customer | 롯데건설(주)
| SEOUL INSPECTION & TESTING Co., Ltd. |  |  |  |  | 발 주 처
| 서울특별시 서초구 바우뫼로 41길 54 (양재동.용진빌딩) |  |  |  |  | Report No. | SIT-K1-JHC-PIP-PT-0069
| TEL : (02) 552-1112 FAX : (02) 2058-0720 |  |  |  |  | 보고서 번호
Identification No. |  | Acc | Rej | Step | Interpretation |  |  | Welder No. | NPS
ISO Drawing No. | Joint | 합격 | 불합격 | 단계 | 판 정 |  |  | 용접사 번호 | 관경
TEST_DWG | TEST_JOINT | V |  |  | NO RECORDABLE INDICATION |  |  | 4054 | 1
P2AN-PW-3959201-01 | 10 | V |  |  | NO RECORDABLE INDICATION |  |  | 4054 | 1
P2AN-PW-3959201-01 | 13 | V |  |  | NO RECORDABLE INDICATION |  |  | 4054 | 1
TOTAL |  | Acc | Rej |  | B L A N K
|  | 11P | 0