## 갑
REPORT OF ALLOY VERIFICATION TEST
합 금 분 석 시 험 보 고 서
Page of .
[6 empty] | 주문주 Customer | LG-Eni BioRefining Co., Ltd.
|  | SEOUL INSPECTION & TESTING Co., Ltd. |  |  |  | 보고서 번호 Report No. | SIS/GI-MNS-PMI-TNTSAHYC001
서울특별시 서초구 바우뫼로 41길 54 (용진빌딩)
TEL : (02) 552-1112 FAX : (02) 2058-0720
Project 공사명 |  | AURORA PJT |  |  | Doc. No./ Dwg. No. |  | N/A
W/O No. 공사번호 |  |  |  |  | 계약 번호 / 도면 번호
Item Name / No. |  | CAUSTIC SODA DOSING PUMP (236-J-05A) |  |  | Test Area |  | ■ Base Metal □ Weldment
제품명 / 제품번호 |  |  |  |  | 검사부위
Item Size |  | N/A |  |  | Test Bl. |  | 1.25Cr 0.5Mo
제품크기 |  |  |  |  | 시 험 편
Material |  | A240 304, A312 TP304, A312 F304, A403 WP034, A479 304, SS304, SS316, A182 F316, A312 TP316 |  |  | Procedure |  | ASME SEC.II PART A ALLOY ELEMENT (±10%) / SIS-H-801 (Rev.0)
재 질 |  |  |  |  | 절 차 서
AV Method |  | Alloy Analyzer 합금분석기 (XRF) / NITON XL2 100G (Serial No:200983)
합금분석방법
Test Result |  | See To Attachment Of Results
시험결과
Remarks |  | 1. Acceptance Criteria(%) : A240 304, A312 TP304, A312 F304, A403 WP034, A479 304, SS304 |  |  |  | 2. Acceptance Criteria(%) : A182 F316, A312 TP316, SS316
|  | Element | Composition,% |  |  | Element |  | Composition,%
|  | Nickel | 8.0~11.0% |  |  | Nickel |  | 10.0~14.0%
|  | Chromium | 18.0~20.0% |  |  | Chromium |  | 16.0~18.0%
|  | Manganese | 2% |  |  | Molybdenum |  | 2.0~3.0%
|  | * Tolerance ±10% |  |  |  | Manganese |  | 2%
* Tolerance ±10%
Examined by : |  |  | Level | II | ■ Date of Report 보고서 작성일자
시 험 | BYUNG HAK,JIN |  | 등급 |  | 2026. 01. 08
Interpreted by: |  |  | Level | II
판 독 |  |  | 등급
Approved by: |  |  | Level | III | □ Witnessed by
승 인 |  |  | 등급 |  | □ Reviewed by

## 을
REPORT OF ALLOY VERIFICATION TEST
합 금 분 석 시 험 보 고 서
Page of .
[10 empty] | 주문주 Customer |  |  |  | LG-Eni BioRefining Co., Ltd.
| SEOUL INSPECTION & TESTING Co., Ltd. | [8 empty] | 보고서 번호 Report No. |  |  |  | SIS/GI-MNS-PMI-TNTSAHYC001
서울특별시 서초구 바우뫼로 41길 54 (용진빌딩)
TEL : (02) 552-1112 FAX : (02) 2058-0720
Item No. | Point | Data Reading No. 데이터 번호 | Alloy Verification Method 합금분석시험방법 | [11 empty] | Result 결 과 | Remark 비 고
Alloy Analyzer 재질분석기
|  |  | Base Metal |  |  |  | Weld |  |  |  | Base Metal
|  |  | Ni | Cr | Mo | C | Ni | Cr | Mo | C | Ni | Cr | Mo | C
CALIBRATION |  | 0 | SHUTTER CAL' - BEFORE EXAMINATION | [11 empty] | B.H.JIN